## Tabelle1
Berechnung der Fräsparameter |  |  | calculator for routing parameter |  |  |  | 1.1 | [7 empty] | Anwendung:
Material | high TG, BT, halogen free, filled | [13 empty] | 1. gelbes Materialfeld aktivieren, Auswahlpfeil betätigen und Materialgruppe auswählen
Max. Spindle speed | 80000 | RPM | Infeed |  | 0 | Factor | Tooltype |  |  | 2018-03-27 |  |  |  |  | 2. Max. Spindeldrehzahl eingeben
Min. Spindle speed | 20000 | RPM | max.Stack |  | 0 | mm | [8 empty] | 3. Min. Spindeldrehzahl eingeben
4. Parameterliste drucken
Router | Vc1 ~ | 0 | m/min |  | Vc2 ~ | 0 | m/min | [5 empty] | Vorbohren
Diameter | Rev | Infeed |  |  | Rev | Infeed | [6 empty] | mit | ohne | Using:
mm | RPM | mm/U | m/min | IPM | RPM | mm/U | m/min | IPM | mm | mm |  |  | m/min | m/min | 1. yellow material cell choose material group
Dia | Spindle speed | chip load | Table feed |  | Spindle speed | chip load | Table feed |  | Stack | penetration |  |  | predrill |  | 2. input max. spindle speed
mm | RPM | mm/rev | m/min | IPM | RPM | mm/rev | m/min | IPM | mm | mm |  |  | with | without | 3. input min. spindle speed
0.2 | 20000 | 0.001 | 0.02 | 0.7874016 | 20000 | 0.0011 | 0.022 | 0.8661417 | 0 | 0.108 | 0.001 | 0.001 | 0.432 | - | 4. list of parameter printing
0.3 | 20000 | 0.001 | 0.02 | 0.7874016 | 20000 | 0.0011 | 0.022 | 0.8661417 | 0 | 0.162 | 0.0012 | 0.001 | 0.57348 | -
0.4 | 20000 | 0.001 | 0.02 | 0.7874016 | 20000 | 0.0011 | 0.022 | 0.8661417 | 0 | 0.216 | 0.0014 | 0.001 | 0.57312 | -
0.5 | 20000 | 0.001 | 0.02 | 0.7874016 | 20000 | 0.0011 | 0.022 | 0.8661417 | 0 | 0.27 | 0.0016 | 0.001 | 0.5733 | -
0.6 | 20000 | 0.00108 | 0.0216 | 0.8503937 | 20000 | 0.001188 | 0.02376 | 0.9354331 | 0 | 0.324 | 0.0018 | 0.00108 | 0.57348 | -
0.7 | 20000 | 0.0014 | 0.028 | 1.102362 | 20000 | 0.00154 | 0.0308 | 1.212598 | 0 | 0.378 | 0.002 | 0.0014 | 0.5733 | -
0.8 | 20000 | 0.00176 | 0.0352 | 1.385827 | 20000 | 0.001936 | 0.03872 | 1.524409 | 0 | 0.432 | 0.0022 | 0.00176 | 0.57312 | -
0.9 | 20000 | 0.00216 | 0.0432 | 1.700787 | 20000 | 0.002376 | 0.04752 | 1.870866 | 0 | 0.486 | 0.0024 | 0.00216 | 0.57348 | -
1 | 20000 | 0.0026 | 0.052 | 2.047244 | 20000 | 0.00286 | 0.0572 | 2.251969 | 0 | 0.54 | 0.0026 | 0.0026 | 0.5724 | -
1.1 | 20000 | 0.00308 | 0.0616 | 2.425197 | 20000 | 0.003388 | 0.06776 | 2.667717 | 0 | 0.594 | 0.0028 | 0.00308 | 0.5742 | -
1.2 | 20000 | 0.0036 | 0.072 | 2.834646 | 20000 | 0.00396 | 0.0792 | 3.11811 | 0 | 0.648 | 0.003 | 0.0036 | 0.5724 | -
1.3 | 20000 | 0.00416 | 0.0832 | 3.275591 | 20000 | 0.004576 | 0.09152 | 3.60315 | 0 | 0.702 | 0.0032 | 0.00416 | 0.5733 | -
1.4 | 20000 | 0.00476 | 0.0952 | 3.748031 | 20000 | 0.005236 | 0.10472 | 4.122835 | 0 | 0.756 | 0.0034 | 0.00476 | 0.57204 | -
1.5 | 20000 | 0.005625 | 0.1125 | 4.429134 | 20000 | 0.0061875 | 0.12375 | 4.872047 | 0 | 0.81 | 0.00375 | 0.005625 | 0.5724 | -
1.6 | 20000 | 0.00656 | 0.1312 | 5.165354 | 20000 | 0.007216 | 0.14432 | 5.68189 | 0 | 0.864 | 0.0041 | 0.00656 | 0.576 | -
1.7 | 20000 | 0.007565 | 0.1513 | 5.956693 | 20000 | 0.0083215 | 0.16643 | 6.552362 | 0 | 0.918 | 0.00445 | 0.007565 | 0.612 | -
1.8 | 20000 | 0.00864 | 0.1728 | 6.80315 | 20000 | 0.009504 | 0.19008 | 7.483465 | 0 | 0.972 | 0.0048 | 0.00864 | 0.648 | -
1.9 | 20000 | 0.009785 | 0.1957 | 7.704724 | 20000 | 0.0107635 | 0.21527 | 8.475197 | 0 | 1 | 0.00515 | 0.009785 | 0.684 | -
2 | 20000 | 0.011 | 0.22 | 8.661417 | 20000 | 0.0121 | 0.242 | 9.527559 | 0 | 1 | 0.0055 | 0.011 | 0.72 | -
2.1 | 20000 | 0.012285 | 0.2457 | 9.673228 | 20000 | 0.0135135 | 0.27027 | 10.64055 | 0 | 1 | 0.00585 | 0.012285 | 0.756 | -
2.2 | 20000 | 0.01364 | 0.2728 | 10.74016 | 20000 | 0.015004 | 0.30008 | 11.81417 | 0 | 1 | 0.0062 | 0.01364 | 0.792 | -
2.3 | 20000 | 0.015065 | 0.3013 | 11.8622 | 20000 | 0.0165715 | 0.33143 | 13.04843 | 0 | 1 | 0.00655 | 0.015065 | 0.828 | -
2.4 | 20000 | 0.01656 | 0.3312 | 13.03937 | 20000 | 0.018216 | 0.36432 | 14.34331 | 0 | 1 | 0.0069 | 0.01656 | 0.864 | -
2.5 | 20000 | 0.018125 | 0.3625 | 14.27165 | 20000 | 0.0199375 | 0.39875 | 15.69882 | 0 | 1 | 0.00725 | 0.018125 | 0.9 | -
2.6 | 20000 | 0.01976 | 0.3952 | 15.55906 | 20000 | 0.021736 | 0.43472 | 17.11496 | 0 | 1 | 0.0076 | 0.01976 | 0.936 | -
2.7 | 20000 | 0.021465 | 0.4293 | 16.90157 | 20000 | 0.0236115 | 0.47223 | 18.59173 | 0 | 1 | 0.00795 | 0.021465 | 0.972 | -
2.8 | 20000 | 0.02324 | 0.4648 | 18.29921 | 20000 | 0.025564 | 0.51128 | 20.12913 | 0 | 1 | 0.0083 | 0.02324 | 1.008 | -
2.9 | 20000 | 0.025085 | 0.5017 | 19.75197 | 20000 | 0.0275935 | 0.55187 | 21.72717 | 0 | 1 | 0.00865 | 0.025085 | 1.044 | -
3 | 20000 | 0.027 | 0.54 | 21.25984 | 20000 | 0.0297 | 0.594 | 23.38583 | 0 | 1 | 0.009 | 0.027 | 1.08 | -
TM27032018
SchnittdatenTabelle 1 |  | cutting data sheet 1
Material |  | Vc1 | Vc2 | chip load | Stack | Fräsertyp |  | Pak
|  | m/min | m/min | - | mm |  |  | -
high TG, BT, halogen free, filled |  | 0 | 0 | 0 | 0 |  |  | 0
FR2, FR3, FR4, CEM |  | 150 | 200 | 1 | 6 | CA20-R / DA30-R |  | 3
high TG, BT, halogen free, high filled |  | 150 | 180 | 1 | 3 | CA20-R /CA30-R / DA30-R |  | 2
PE, PTFE, PMMA, Polyimid Flex |  | 100 | 200 | 1.5 | 3 | SC30-R / EA30-R |  | 2
Al/Cu; IMS |  | 100 | 150 | 0.3 | 1.5 | ECA30-R |  | 1
Diamond coated / IMS |  | 200 | 250 | 0.5 | 1.5 | EAC30-R |  | 1
Diamond coated / FR4 |  | 200 | 250 | 0.5 | 3 | CAC20-R |  | 2